## DoB_0-11mm-sek-Titel (hidden)
Franken-schotter GmbH & Co. KG
| Hungerbachtal 1 |  | www.franken-Schotter.com
| 91757 Treuchtlingen |  | labor@franken-schotter.de
| Werkseigene Produktionskontrolle |  |  |  |  | Wochenbericht | KW | 36
Probenummer
| Herkunft / Baustelle |  | Fa. Habau IN Dammsanierung |  |  | Probenahmedatum | 2021-09-06
|  | Werk | SW Erkertshofen |  |  | Uhrzeit | 13:00
|  | Produkt | Deckschicht ohne Bindemittel 0/11 mm |  |  | Probenahmeort | SW Erkertshofen
[6 empty] | Probenehmer | La Rocca
|  |  | Gewicht Gesteinskörnung feucht |  |  | g |  |  |  | ±
|  |  | Gewicht Gesteinskörnung trocken |  |  | g
|  |  | Eigenfeuchte |  | 0 | g | #DIV/0!
| Kornzusammensetzung |  | Probe 1 Rückstand g | Probe 2 Rückstand g
| Einwaage |  | 5678 |  | 272
| Auswaage |  | 5406
| Prüfsieb in mm |  | Rückstand g |  | Rückstand M-% | Durchgang M-% | typ. Kornzus. | Anforderung | erfüllt | Siebweite | IST-Wert | Siebweite | unten | oben | sekundär
1 | 22.4 |  |  |  | 0 | 100 |  |  |  | 0 | 0 | 0 |  |  | 0
2 | 16 |  |  |  | 0 | 100 |  |  | ja | 0.063 | 4.790419 | 0 | 8 | 17 | 0
3 | 11.2 |  | 162 |  | 2.853117 | 97.14688 |  |  | ja | 0.5 | 17.27721 | 0 |  |  | 0
4 | 8 |  | 826 |  | 14.54738 | 82.59951 |  |  |  | 1 | 27.10461 | 0 | 15 | 75 | 0
5 | 5.6 |  | 1300 |  | 22.89539 | 59.70412 |  |  | ja | 2 | 39.32723 | 0 |  |  | 0
6 | 4 |  | 480 |  | 8.453681 | 51.25044 |  |  |  | 4 | 51.25044 | 0 |  |  | 0
7 | 2 |  | 677 |  | 11.92321 | 39.32723 |  |  | ja | 5.6 | 59.70412 | 0 | 47 | 87 | 0
8 | 1 |  | 694 |  | 12.22261 | 27.10461 |  |  |  | 8 | 82.59951 | 0 |  |  | 0
9 | 0.5 |  | 558 |  | 9.827404 | 17.27721 |  |  | ja | 11.2 | 97.14688 | 0 | 90 | 100 | 0
10 | 0.063 |  | 709 |  | 12.48679 | 4.790419 |  |  |  | 16 | 100 | 0 | 100 |  | 0
11 | < 0,063 |  | 272 |  | 4.790419 |  |  |  |  | 22.4 | 100 | 0 |  |  | 0
5406
| Abschlämmbare Bestandteile (Absetzversuch) | [6 empty] | Natronlaugeversuch (Ablesung nach 24 Std.)
| (Ablesung nach 24 Std.) | [5 empty] | heller als Farbbezugslösung
| Anteile % ( J* 0,18) | [5 empty] | gelb
rötlich
bräunlich
[10 empty] | 0.063 |  |  | 8
[10 empty] | 0.063 | 0 |  | 8 | 0
[10 empty] | 0.063 | 100 |  | 8 | 100
[10 empty] | 0.5 |  |  | 11.2
[10 empty] | 0.5 | 0 |  | 11.2 | 0
[10 empty] | 0.5 | 100 |  | 11.2 | 100
[10 empty] | 1 |  |  | 16
[10 empty] | 1 | 0 |  | 16 | 0
[10 empty] | 1 | 100 |  | 16 | 100
[10 empty] | 2 |  |  | 22.4
[10 empty] | 2 | 0 |  | 22.4 | 0
[10 empty] | 2 | 100 |  | 22.4 | 100
4
[10 empty] | 4 | 0
[10 empty] | 4 | 100
5.6
[10 empty] | 5.6 | 0
[10 empty] | 5.6 | 100
| Datum |  | Laborant

## DoB_0-11mm (hidden)
Franken-schotter GmbH & Co. KG
Hungerbachtal 1 |  | www.franken-Schotter.com
91757 Treuchtlingen |  | labor@franken-schotter.de
Werkseigene Produktionskontrolle |  |  |  |  | Wochenbericht | KW | 36
Probenummer
Herkunft / Baustelle |  | Fa. Habau IN Dammsanierung |  |  | Probenahmedatum | 2021-09-06
| Werk | SW Erkertshofen |  |  | Uhrzeit | 13:00
| Produkt | DoB 0/11 mm |  |  | Probenahmeort | SW Erkertshofen
[5 empty] | Probenehmer | La Rocca
|  | Gewicht Gesteinskörnung feucht |  |  | g |  |  |  | ±
|  | Gewicht Gesteinskörnung trocken |  |  | g
|  | Eigenfeuchte |  | 0 | g | #DIV/0!
Kornzusammensetzung |  | Probe 1 Rückstand g | Probe 2 Rückstand g
Einwaage |  | 5678 |  | 272
Auswaage |  | 5406
Prüfsieb in mm |  |  |  | Rückstand M-% | Durchgang M-% | typ. Kornzus. | Anforderung | erfüllt | Siebweite | IST-Wert | Siebweite | unten | oben
22.4 |  |  |  | 0 | 100 |  |  |  | 0 | 0 | 0
16 |  |  |  | 0 | 100 |  |  | ja | 0.063 | 4.790419 | 0 | 8 | 17
11.2 |  | 162 |  | 2.853117 | 97.14688 |  |  | ja | 0.5 | 17.27721 | 0
8 |  | 826 |  | 14.54738 | 82.59951 |  |  |  | 1 | 27.10461 | 0 | 15 | 75
5.6 |  | 1300 |  | 22.89539 | 59.70412 |  |  | ja | 2 | 39.32723 | 0
4 |  | 480 |  | 8.453681 | 51.25044 |  |  |  | 4 | 51.25044 | 0
2 |  | 677 |  | 11.92321 | 39.32723 |  |  | ja | 5.6 | 59.70412 | 0 | 47 | 87
1 |  | 694 |  | 12.22261 | 27.10461 |  |  |  | 8 | 82.59951 | 0
0.5 |  | 558 |  | 9.827404 | 17.27721 |  |  | ja | 11.2 | 97.14688 | 0 | 90 | 100
0.063 |  | 709 |  | 12.48679 | 4.790419 |  |  |  | 16 | 100 | 0 | 100
Verlust max. 1% | 5406 | 272 |  | 4.790419 |  |  |  |  | 22.4 | 100 | 0
5406
Abschlämmbare Bestandteile (Absetzversuch) | [6 empty] | Natronlaugeversuch (Ablesung nach 24 Std.)
(Ablesung nach 24 Std.) | [5 empty] | heller als Farbbezugslösung
Anteile % ( J* 0,18) | [5 empty] | gelb
rötlich
bräunlich
[9 empty] | 0.063 |  |  | 8
[9 empty] | 0.063 | 0 |  | 8 | 0
[9 empty] | 0.063 | 100 |  | 8 | 100
[9 empty] | 0.5 |  |  | 11.2
[9 empty] | 0.5 | 0 |  | 11.2 | 0
[9 empty] | 0.5 | 100 |  | 11.2 | 100
[9 empty] | 1 |  |  | 16
[9 empty] | 1 | 0 |  | 16 | 0
[9 empty] | 1 | 100 |  | 16 | 100
[9 empty] | 2 |  |  | 22.4
[9 empty] | 2 | 0 |  | 22.4 | 0
[9 empty] | 2 | 100 |  | 22.4 | 100
4
[9 empty] | 4 | 0
[9 empty] | 4 | 100
5.6
[9 empty] | 5.6 | 0
[9 empty] | 5.6 | 100
2021-09-08 |  | Bader
Datum |  | Laborant

## DoB_0-11mm-sekundär (hidden)
Franken-schotter GmbH & Co. KG
Hungerbachtal 1 |  | www.franken-Schotter.com
91757 Treuchtlingen |  | labor@franken-schotter.de
Werkseigene Produktionskontrolle |  |  |  |  | Wochenbericht | KW | 36
Probenummer
Herkunft / Baustelle |  | Fa. Habau IN Dammsanierung |  |  | Probenahmedatum | 2021-09-06
| Werk | SW Erkertshofen |  |  | Uhrzeit | 13:00
| Produkt | DoB 0/11 mm |  |  | Probenahmeort | SW Erkertshofen
[5 empty] | Probenehmer | La Rocca
|  | Gewicht Gesteinskörnung feucht |  |  | g |  |  |  | ±
|  | Gewicht Gesteinskörnung trocken |  |  | g
|  | Eigenfeuchte |  | 0 | g | #DIV/0!
Kornzusammensetzung |  | Probe 1 Rückstand g | Probe 2 Rückstand g
Einwaage |  | 5678 |  | 272
Auswaage |  | 5406
Prüfsieb in mm |  |  |  | Rückstand M-% | Durchgang M-% | typ. Kornzus. | Anforderung | erfüllt | Siebweite | IST-Wert | Siebweite | unten | oben | sekundär
22.4 |  |  |  | 0 | 100 |  |  |  | 0 | 0 | 0 |  |  | 0
16 |  |  |  | 0 | 100 |  |  | ja | 0.063 | 4.790419 | 0 | 8 | 17 | 0
11.2 |  | 162 |  | 2.853117 | 97.14688 |  |  | ja | 0.5 | 17.27721 | 0 |  |  | 0
8 |  | 826 |  | 14.54738 | 82.59951 |  |  |  | 1 | 27.10461 | 0 | 15 | 75 | 0
5.6 |  | 1300 |  | 22.89539 | 59.70412 |  |  | ja | 2 | 39.32723 | 0 |  |  | 0
4 |  | 480 |  | 8.453681 | 51.25044 |  |  |  | 4 | 51.25044 | 0 |  |  | 0
2 |  | 677 |  | 11.92321 | 39.32723 |  |  | ja | 5.6 | 59.70412 | 0 | 47 | 87 | 0
1 |  | 694 |  | 12.22261 | 27.10461 |  |  |  | 8 | 82.59951 | 0 |  |  | 0
0.5 |  | 558 |  | 9.827404 | 17.27721 |  |  | ja | 11.2 | 97.14688 | 0 | 90 | 100 | 0
0.063 |  | 709 |  | 12.48679 | 4.790419 |  |  |  | 16 | 100 | 0 | 100 |  | 0
Verlust max. 1% | 5406 | 272 |  | 4.790419 |  |  |  |  | 22.4 | 100 | 0 |  |  | 0
5406
Abschlämmbare Bestandteile (Absetzversuch) | [6 empty] | Natronlaugeversuch (Ablesung nach 24 Std.)
(Ablesung nach 24 Std.) | [5 empty] | heller als Farbbezugslösung
Anteile % ( J* 0,18) | [5 empty] | gelb
rötlich
bräunlich
[9 empty] | 0.063 |  |  | 8
[9 empty] | 0.063 | 0 |  | 8 | 0
[9 empty] | 0.063 | 100 |  | 8 | 100
[9 empty] | 0.5 |  |  | 11.2
[9 empty] | 0.5 | 0 |  | 11.2 | 0
[9 empty] | 0.5 | 100 |  | 11.2 | 100
[9 empty] | 1 |  |  | 16
[9 empty] | 1 | 0 |  | 16 | 0
[9 empty] | 1 | 100 |  | 16 | 100
[9 empty] | 2 |  |  | 22.4
[9 empty] | 2 | 0 |  | 22.4 | 0
[9 empty] | 2 | 100 |  | 22.4 | 100
4
[9 empty] | 4 | 0
[9 empty] | 4 | 100
5.6
[9 empty] | 5.6 | 0
[9 empty] | 5.6 | 100
2021-09-08 |  | Bader
Datum |  | Laborant

## DoB_0-11mm-sek-Titel-14 (hidden)
Franken-schotter GmbH & Co. KG
| Hungerbachtal 1 |  | www.franken-Schotter.com
| 91757 Treuchtlingen |  | labor@franken-schotter.de
| Werkseigene Produktionskontrolle |  |  |  |  | Wochenbericht | KW | 36
Probenummer
| Herkunft / Baustelle |  | Fa. Habau IN Dammsanierung |  |  | Probenahmedatum | 2021-09-06
|  | Werk | SW Erkertshofen |  |  | Uhrzeit | 13:00
|  | Produkt | Deckschicht ohne Bindemittel 0/11 mm |  |  | Probenahmeort | SW Erkertshofen
[6 empty] | Probenehmer | La Rocca
|  |  | Gewicht Gesteinskörnung feucht |  |  | g |  |  |  | ±
|  |  | Gewicht Gesteinskörnung trocken |  |  | g
|  |  | Eigenfeuchte |  | 0 | g | #DIV/0!
| Kornzusammensetzung |  | Probe 1 Rückstand g | Probe 2 Rückstand g
| Einwaage |  | 5678 |  | 272
| Auswaage |  | 5406
| Prüfsieb in mm |  | Rückstand g |  | Rückstand M-% | Durchgang M-% | typ. Kornzus. | Anforderung | erfüllt | Siebweite | IST-Wert | Siebweite | unten | oben | sekundär
1 | 56 |  |  |  | 0 | 100 |  |  |  | 0 | 0 | 0 |  |  | 0
2 | 45 |  | 40 |  | 0.7044734 | 99.29553 |  |  |  | 0.063 | 4.790419 | 0 | 8 | 17 | 0
3 | 32 |  | 20 |  | 0.3522367 | 98.94329 |  |  |  | 0.5 | 17.27721 | 0 |  |  | 0
4 | 22 |  | 20 |  | 0.3522367 | 98.59105 |  |  |  | 1 | 27.10461 | 0 | 15 | 75 | 0
5 | 16 |  | 10 |  | 0.1761184 | 98.41493 |  |  | ja | 2 | 39.32723 | 0 |  |  | 0
6 | 11.2 |  | 162 |  | 2.853117 | 95.56182 |  |  | ja | 4 | 51.25044 | 0 |  |  | 0
7 | 8 |  | 826 |  | 14.54738 | 81.01444 |  |  |  | 5.6 | 59.70412 | 0 | 47 | 87 | 0
8 | 5.6 |  | 1210 |  | 21.31032 | 59.70412 |  |  | ja | 8 | 81.01444 | 0 |  |  | 0
9 | 4 |  | 480 |  | 8.453681 | 51.25044 |  |  |  | 11.2 | 95.56182 | 0 | 90 | 100 | 0
10 | 2 |  | 677 |  | 11.92321 | 39.32723 |  |  | ja | 16 | 98.41493 | 0 | 100 |  | 0
11 | 1 |  | 694 |  | 12.22261 | 27.10461 |  |  |  | 22 | 98.59105 | 0 |  |  | 0
12 | 0.5 |  | 558 |  | 9.827404 | 17.27721 |  |  | ja | 32 | 98.94329 | 0 |  |  | 0
13 | 0.063 |  | 709 |  | 12.48679 | 4.790419 |  |  |  | 45 | 99.29553 | 0 |  |  | 0
14 | < 0,063 |  | 272 |  | 4.790419 |  |  |  |  | 56 | 100 | 0 |  |  | 0
|  |  | 5406 |  | 100
| Abschlämmbare Bestandteile (Absetzversuch) | [6 empty] | Natronlaugeversuch (Ablesung nach 24 Std.)
| (Ablesung nach 24 Std.) | [5 empty] | heller als Farbbezugslösung
| Anteile % ( J* 0,18) | [5 empty] | gelb
rötlich
bräunlich
[10 empty] | 0.063 |  |  | 8
[10 empty] | 0.063 | 0 |  | 8 | 0
[10 empty] | 0.063 | 100 |  | 8 | 100
[10 empty] | 0.5 |  |  | 11.2
[10 empty] | 0.5 | 0 |  | 11.2 | 0
[10 empty] | 0.5 | 100 |  | 11.2 | 100
[10 empty] | 1 |  |  | 16
[10 empty] | 1 | 0 |  | 16 | 0
[10 empty] | 1 | 100 |  | 16 | 100
[10 empty] | 2 |  |  | 22
[10 empty] | 2 | 0 |  | 22 | 0
[10 empty] | 2 | 100 |  | 22 | 100
[10 empty] | 4 |  |  | 32
[10 empty] | 4 | 0 |  | 32 | 0
[10 empty] | 4 | 100 |  | 32 | 100
[10 empty] | 5.6 |  |  | 45
[10 empty] | 5.6 | 0 |  | 45 | 0
[10 empty] | 5.6 | 100 |  | 45 | 100
56
[13 empty] | 56 | 0
[13 empty] | 56 | 100
| Datum |  | Laborant

## Splitt-Schotter_0-56
| Werkseigene Produktionskontrolle |  |  |  |  | Wochenbericht | KW | 46
Probenummer
| Herkunft / Baustelle |  |  |  |  | Probenahmedatum
|  | Werk |  |  |  | Uhrzeit
|  | Produkt |  |  |  | Probenahmeort
Probenehmer
|  |  | Gewicht Gesteinskörnung feucht |  |  | g |  |  |  |  | ±
|  |  | Gewicht Gesteinskörnung trocken |  |  | g
|  |  | Eigenfeuchte |  | 0 | g | #DIV/0!
| Kornzusammensetzung |  | Probe 1 Rückstand g | Probe 2 Rückstand g
| Einwaage |  | 7845 |  | 52
| Auswaage |  | 7793
| Prüfsieb in mm |  | Rückstand g |  | Rückstand M-% | Durchgang M-% | typ. Kornzus. | Anforderung | erfüllt |  | Siebweite | IST-Wert | Siebweite | unten | oben | sekundär | ideal | 1.Probe
1 | 63 |  |  |  | 0 | 99.97451 |  |  |  | 10 | 0 | 0 | 0 |  |  | 0 | 0 | 0
2 | 56 |  |  |  | 0 | 99.97451 |  |  |  | 10 | 0.063 | 0.6628426 | 0 | 8 | 17 | 0 | 0.1 | 0.1
3 | 45 |  | 803 |  | 10.23582 | 89.73869 |  |  |  | 10 | 0.125 | 0.8922881 | 0 |  |  | 0 | 0.2 | 0.1
4 | 31.5 |  | 2749 |  | 35.04143 | 54.69726 |  |  |  | 10 | 0.25 | 1.402167 | 0 | 15 | 75 | 0 | 0.4 | 0.3
5 | 16 |  | 2512 |  | 32.0204 | 22.67686 |  |  | ja | 10 | 0.5 | 1.567878 | 0 |  |  | 0 | 1.1 | 0.6
6 | 8 |  | 670 |  | 8.540472 | 14.13639 |  |  | ja | 10 | 1 | 1.708094 | 0 |  |  | 0 | 1.2 | 1.4
7 | 5.6 |  | 270 |  | 3.441683 | 10.69471 |  |  |  | 10 | 2 | 2.128744 | 0 | 47 | 87 | 0 | 1.3 | 1.5
8 | 2 |  | 672 |  | 8.565966 | 2.128744 |  |  | ja | 10 | 5.6 | 10.69471 | 0 |  |  | 0 | 2.1 | 2.3
9 | 1 |  | 33 |  | 0.4206501 | 1.708094 |  |  |  | 10 | 8 | 14.13639 | 0 | 90 | 100 | 0 | 7 | 12.4
10 | 0.5 |  | 11 |  | 0.1402167 | 1.567878 |  |  | ja | 10 | 16 | 22.67686 | 0 | 100 |  | 0 | 20 | 27.1
11 | 0.25 |  | 13 |  | 0.1657106 | 1.402167 |  |  |  | 10 | 31.5 | 54.69726 | 0 |  |  | 0 | 41 | 44.3
12 | 0.125 |  | 40 |  | 0.5098789 | 0.8922881 |  |  | ja |  | 45 | 89.73869 | 0 |  |  | 0 | 62 | 62.9
13 | 0.063 |  | 18 |  | 0.2294455 | 0.6628426 |  |  |  |  | 56 | 99.97451 | 0 |  |  | 0 | 100 | 100
14 | < 0,063 |  | 52 |  | 0.6628426 | [5 empty] | 63 | 99.97451 | 0 |  |  | 0 |  | 100
|  |  | 7843 |  | 99.97451
[5 empty] | Menge | M.-% | Anforderung | erfüllt
| Kornform |  |  | Der Anteil ungünstig geformter Körner beträgt: | 280 | 3.569152 | max. 50 | ja
Hydrogeologie
| SDG 60 % [mm] |  | 33.937 |  | CU = d60 / d10 |  | 6.569299 |  |  |  | Formel Cu | 33.937 | 5.166 | 6.569299
| SDG 20 % [mm] |  | 13.177 |  | kf-Wert (USBR/Bialas) [m/s] |  | 1.354817 |  |  |  | Formel kf-Wert | 13.177 | 376.338 | 1.354817 | 1.354817
| SDG 10 % [mm] |  | 5.166 |  | Cc = d302 / (d60 x d10) |  | 2.295042 |  |  |  | FormelCc | 2.295042
| SDG 30 % [mm] |  | 20.059 |  | Bodengruppe (DIN 18 196) |  | GW
manuelle Ablesung
[11 empty] | 0.063 |  |  | 5.6
[11 empty] | 0.063 | 0 |  | 5.6 | 0
[11 empty] | 0.063 | 100 |  | 5.6 | 100
[11 empty] | 0.125 |  |  | 8
[11 empty] | 0.125 | 0 |  | 8 | 0
[11 empty] | 0.125 | 100 |  | 8 | 100
[11 empty] | 0.25 |  |  | 16
[11 empty] | 0.25 | 0 |  | 16 | 0
[11 empty] | 0.25 | 100 |  | 16 | 100
[11 empty] | 0.5 |  |  | 31.5
[11 empty] | 0.5 | 0 |  | 31.5 | 0
[11 empty] | 0.5 | 100 |  | 31.5 | 100
[11 empty] | 1 |  |  | 45
[11 empty] | 1 | 0 |  | 45 | 0
[11 empty] | 1 | 100 |  | 45 | 100
[11 empty] | 2 |  |  | 56
[11 empty] | 2 | 0 |  | 56 | 0
| Datum | [12 empty] | 63
[14 empty] | 63 | 0
[14 empty] | 63 | 100