## PMI Testdatei
Index | Reading No | Time | Type | Duration | Units | Sigma Value | Sequence | Alloy1 | Alloy2 | Flags | Ltg.Nr. | Pos. | Ø | BATCH | MISC | NOTE | Sb | Sb Error | Sn | Sn Error | Cd | Cd Error | Pd | Pd Error | Ag | Ag Error | Ru | Ru Error | Mo | Mo Error | Nb | Nb Error | Zr | Zr Error | Bi | Bi Error | Pb | Pb Error | Se | Se Error | Au | Au Error | W | W Error | Zn | Zn Error | Cu | Cu Error | Ni | Ni Error | Co | Co Error | Fe | Fe Error | Mn | Mn Error | Cr | Cr Error | V | V Error | Ti | Ti Error | Al | Al Error | S | S Error | P | P Error | Si | Si Error | Mg | Mg Error
19 | 19 | 2022-08-31 08:56 | General Metals | 22.24 | % | 2 | Final | No Match : *5.39 | No Match : *5.52 |  | 418244 | POS.01 FANSCH | 25 |  |  |  | < LOD: 0.017 |  | < LOD: 0.016 |  | < LOD: 0.015 |  | < LOD: 0.014 |  | < LOD: 0.024 |  | < LOD: 0.004 |  | < LOD: 0.004 |  | < LOD: 0.003 |  | < LOD: 0.002 |  | < LOD: 0.016 |  | < LOD: 0.021 |  | < LOD: 0.007 |  | < LOD: 0.002 |  | < LOD: 0.152 |  | 2902 | 0.092 | < LOD: 0.051 |  | < LOD: 0.066 |  | < LOD: 0.372 |  | 91307 | 0.613 | 0.267 | 0.037 | 0.102 | 0.004 | 0.011 | 0.004 | 0.057 | 0.005 | 1348 | 0.598 | 0.099 | 0.024 | < LOD: 0.050 |  | 3904 | 0.215 | < LOD: 0.002
20 | 20 | 2022-08-31 08:58 | General Metals | 26.29 | % | 2 | Final | Fe/C-Stahl_ : 0.09 | No Match : *3.18 |  | 418244 | POS.01 FANSCH | 25 |  |  |  | < LOD: 0.017 |  | < LOD: 0.017 |  | < LOD: 0.014 |  | < LOD: 0.014 |  | < LOD: 0.024 |  | < LOD: 0.005 |  | - |  | < LOD: 0.004 |  | < LOD: 0.003 |  | < LOD: 0.008 |  | < LOD: 0.016 |  | < LOD: 0.007 |  | < LOD: 0.002 |  | < LOD: 0.066 |  | < LOD: 0.023 |  | < LOD: 0.039 |  | - |  | < LOD: 0.231 |  | 99080 | 0.353 | 0.331 | 0.038 | 0.030 | 0.003 | 0.007 | 0.003 | 0.007 | 0.003 | < LOD: 0.644 |  | < LOD: 0.023 |  | < LOD: 0.038 |  | 0.239 | 0.061 | < LOD: 0.002
21 | 21 | 2022-08-31 09:00 | General Metals | 2022-06-24 | % | 2 | Final | Fe/C-Stahl_ : *2.25 | No Match : *3.18 |  | 418244 | POS.01 SW | 25 |  |  |  | < LOD: 0.019 |  | < LOD: 0.018 |  | < LOD: 0.016 |  | < LOD: 0.016 |  | < LOD: 0.031 |  | < LOD: 0.005 |  | 0.004 | 0.002 | < LOD: 0.005 |  | < LOD: 0.003 |  | < LOD: 0.014 |  | < LOD: 0.019 |  | < LOD: 0.006 |  | < LOD: 0.002 |  | < LOD: 0.063 |  | 0.086 | 0.019 | < LOD: 0.042 |  | - |  | < LOD: 0.247 |  | 98122 | 0.449 | 1051 | 0.058 | 0.118 | 0.005 | < LOD: 0.007 |  | 0.105 | 0.006 | < LOD: 0.847 |  | 0.043 | 0.018 | < LOD: 0.042 |  | 0.276 | 0.077 | < LOD: 0.002
22 | 22 | 2022-08-31 09:02 | General Metals | 2022-08-26 | % | 2 | Final | 1.5419_Mo5_ : *3.32 | Fe/C-Stahl_ : *3.66 |  | 418244 | POS.02 BOGEN | 25 |  |  |  | < LOD: 0.019 |  | < LOD: 0.025 |  | < LOD: 0.022 |  | < LOD: 0.016 |  | < LOD: 0.026 |  | < LOD: 0.005 |  | 0.016 | 0.003 | < LOD: 0.003 |  | < LOD: 0.002 |  | < LOD: 0.017 |  | < LOD: 0.020 |  | < LOD: 0.006 |  | < LOD: 0.002 |  | < LOD: 0.068 |  | 0.223 | 0.029 | 0.151 | 0.031 | 0.162 | 0.048 | < LOD: 0.254 |  | 97646 | 0.320 | 0.622 | 0.051 | 0.117 | 0.004 | < LOD: 0.006 |  | 0.050 | 0.004 | < LOD: 0.559 |  | 0.055 | 0.012 | 0.033 | 0.013 | 0.600 | 0.067 | < LOD: 0.002
23 | 23 | 2022-08-31 09:04 | General Metals | 23.19 | % | 2 | Final | No Match : *6.15 | No Match : *6.17 |  | 418244 | POS.02 SW | 25 |  |  |  | < LOD: 0.015 |  | < LOD: 0.016 |  | < LOD: 0.013 |  | < LOD: 0.012 |  | < LOD: 0.020 |  | < LOD: 0.005 |  | 0.006 | 0.002 | < LOD: 0.003 |  | < LOD: 0.003 |  | < LOD: 0.012 |  | < LOD: 0.018 |  | < LOD: 0.005 |  | < LOD: 0.002 |  | < LOD: 0.049 |  | 0.050 | 0.013 | 0.070 | 0.019 | < LOD: 0.061 |  | 0.379 | 0.106 | 93291 | 0.735 | 2920 | 0.077 | 0.077 | 0.004 | < LOD: 0.010 |  | 1090 | 0.015 | < LOD: 1.477 |  | 0.045 | 0.023 | < LOD: 0.041 |  | 2065 | 0.192 | < LOD: 0.002
24 | 24 | 2022-08-31 09:05 | General Metals | 22.17 | % | 2 | Final | Fe/C-Stahl_ : 0.58 | No Match : *3.18 |  | 418244 | POS.02 SW | 25 |  |  |  | < LOD: 0.016 |  | < LOD: 0.020 |  | < LOD: 0.015 |  | < LOD: 0.018 |  | < LOD: 0.022 |  | < LOD: 0.004 |  | 0.005 | 0.002 | < LOD: 0.003 |  | < LOD: 0.002 |  | < LOD: 0.017 |  | < LOD: 0.020 |  | < LOD: 0.006 |  | < LOD: 0.002 |  | < LOD: 0.053 |  | 0.065 | 0.015 | 0.067 | 0.020 | - |  | < LOD: 0.218 |  | 98335 | 0.377 | 0.940 | 0.050 | 0.076 | 0.004 | < LOD: 0.006 |  | 0.127 | 0.006 | < LOD: 0.700 |  | < LOD: 0.033 |  | < LOD: 0.031 |  | 0.286 | 0.075 | < LOD: 0.002
25 | 25 | 2022-08-31 09:07 | General Metals | 23.71 | % | 2 | Final | No Match : *5.49 | No Match : *5.49 |  | 418244 | POS.03 REDUZIERUNG | 25 |  |  |  | < LOD: 0.021 |  | < LOD: 0.017 |  | < LOD: 0.014 |  | < LOD: 0.014 |  | < LOD: 0.027 |  | < LOD: 0.008 |  | 0.020 | 0.003 | 0.008 | 0.002 | < LOD: 0.002 |  | < LOD: 0.007 |  | < LOD: 0.016 |  | < LOD: 0.006 |  | < LOD: 0.002 |  | < LOD: 0.063 |  | 0.116 | 0.020 | 0.097 | 0.025 | 0.241 | 0.049 | < LOD: 0.234 |  | 93057 | 0.462 | 1148 | 0.059 | 0.161 | 0.005 | 0.011 | 0.004 | 0.039 | 0.005 | < LOD: 0.815 |  | 0.109 | 0.024 | < LOD: 0.047 |  | 4991 | 0.219 | < LOD: 0.002
26 | 26 | 2022-08-31 09:09 | General Metals | 23.52 | % | 2 | Final | Fe/C-Stahl_ : 1.45 | No Match : *3.25 |  | 418244 | POS.03 REDUZIERUNG | 25 |  |  |  | < LOD: 0.017 |  | < LOD: 0.022 |  | < LOD: 0.014 |  | < LOD: 0.016 |  | < LOD: 0.032 |  | < LOD: 0.005 |  | 0.012 | 0.002 | 0.007 | 0.002 | < LOD: 0.003 |  | < LOD: 0.007 |  | < LOD: 0.016 |  | < LOD: 0.005 |  | < LOD: 0.002 |  | < LOD: 0.085 |  | < LOD: 0.024 |  | < LOD: 0.038 |  | 0.090 | 0.040 | < LOD: 0.230 |  | 97594 | 0.528 | 1207 | 0.058 | 0.083 | 0.005 | 0.022 | 0.004 | 0.009 | 0.004 | < LOD: 1.013 |  | < LOD: 0.041 |  | < LOD: 0.043 |  | 0.380 | 0.102 | < LOD: 0.002
27 | 27 | 2022-08-31 09:11 | General Metals | 23.14 | % | 2 | Final | Fe/C-Stahl_ : 0.51 | No Match : *3.18 |  | 418244 | POS.03 SW | DN50 |  |  |  | < LOD: 0.022 |  | < LOD: 0.019 |  | < LOD: 0.014 |  | < LOD: 0.014 |  | < LOD: 0.030 |  | < LOD: 0.004 |  | 0.005 | 0.002 | < LOD: 0.003 |  | < LOD: 0.002 |  | < LOD: 0.011 |  | < LOD: 0.018 |  | < LOD: 0.005 |  | < LOD: 0.002 |  | < LOD: 0.057 |  | 0.038 | 0.014 | 0.070 | 0.022 | - |  | < LOD: 0.231 |  | 98334 | 0.402 | 0.945 | 0.053 | 0.046 | 0.004 | 0.013 | 0.004 | 0.058 | 0.005 | < LOD: 0.744 |  | < LOD: 0.035 |  | < LOD: 0.038 |  | 0.405 | 0.089 | < LOD: 0.002
28 | 28 | 2022-08-31 09:13 | General Metals | 21.75 | % | 2 | Final | No Match : *5.20 | No Match : *5.36 |  | 418244 | POS.04 ROHR | DN50 |  |  |  | < LOD: 0.019 |  | < LOD: 0.029 |  | < LOD: 0.015 |  | < LOD: 0.015 |  | < LOD: 0.026 |  | < LOD: 0.005 |  | 0.020 | 0.003 | < LOD: 0.003 |  | < LOD: 0.003 |  | < LOD: 0.015 |  | < LOD: 0.031 |  | < LOD: 0.008 |  | < LOD: 0.002 |  | < LOD: 0.118 |  | 1129 | 0.062 | 0.212 | 0.034 | < LOD: 0.086 |  | < LOD: 0.255 |  | 96003 | 0.539 | 1008 | 0.061 | 0.179 | 0.005 | < LOD: 0.005 |  | 0.016 | 0.004 | < LOD: 1.046 |  | < LOD: 0.040 |  | < LOD: 0.042 |  | 0.623 | 0.111 | < LOD: 0.002
29 | 29 | 2022-08-31 09:14 | General Metals | 24.97 | % | 2 | Final | No Match : *5.35 | No Match : *5.46 |  | 418244 | POS.04 ROHR | DN50 |  |  |  | < LOD: 0.021 |  | < LOD: 0.025 |  | < LOD: 0.014 |  | < LOD: 0.014 |  | < LOD: 0.026 |  | < LOD: 0.006 |  | 0.023 | 0.003 | < LOD: 0.003 |  | < LOD: 0.002 |  | < LOD: 0.014 |  | < LOD: 0.025 |  | < LOD: 0.007 |  | < LOD: 0.002 |  | < LOD: 0.121 |  | 1500 | 0.065 | 0.188 | 0.030 | 0.102 | 0.040 | < LOD: 0.230 |  | 95826 | 0.416 | 1038 | 0.056 | 0.128 | 0.005 | < LOD: 0.009 |  | 0.011 | 0.004 | < LOD: 0.792 |  | 0.032 | 0.016 | < LOD: 0.041 |  | 0.559 | 0.084 | < LOD: 0.002 |  | D
30 | 30 | 2022-08-31 09:17 | General Metals | 32.33 | % | 2 | Final | Fe/C-Stahl_ : 0.00 | No Match : *3.18 |  | 418244 | POS.04 SW | DN50 |  |  |  | < LOD: 0.017 |  | < LOD: 0.016 |  | < LOD: 0.013 |  | < LOD: 0.013 |  | < LOD: 0.023 |  | < LOD: 0.005 |  | 0.007 | 0.002 | < LOD: 0.002 |  | < LOD: 0.003 |  | < LOD: 0.009 |  | < LOD: 0.015 |  | < LOD: 0.006 |  | < LOD: 0.002 |  | < LOD: 0.076 |  | 0.043 | 0.014 | 0.080 | 0.022 | - |  | < LOD: 0.219 |  | 98600 | 0.234 | 0.911 | 0.050 | 0.096 | 0.004 | < LOD: 0.007 |  | 0.102 | 0.006 | < LOD: 0.382 |  | 0.020 | 0.009 | < LOD: 0.018 |  | 0.088 | 0.037 | < LOD: 0.002
31 | 31 | 2022-08-31 09:20 | General Metals | 19.32 | % | 2 | Final | No Match : *5.02 | No Match : *5.22 |  | 418244 | POS.05 BOGEN | DN50 |  |  |  | < LOD: 0.028 |  | < LOD: 0.019 |  | < LOD: 0.015 |  | < LOD: 0.020 |  | < LOD: 0.025 |  | < LOD: 0.005 |  | 0.024 | 0.003 | < LOD: 0.003 |  | < LOD: 0.003 |  | < LOD: 0.008 |  | < LOD: 0.017 |  | < LOD: 0.007 |  | < LOD: 0.002 |  | < LOD: 0.081 |  | 0.208 | 0.029 | 0.920 | 0.066 | 0.965 | 0.083 | < LOD: 0.249 |  | 93811 | 1007 | 0.537 | 0.049 | 0.134 | 0.005 | < LOD: 0.007 |  | 0.042 | 0.004 | < LOD: 2.016 |  | < LOD: 0.081 |  | < LOD: 0.111 |  | 1977 | 0.320 | < LOD: 0.002
32 | 32 | 2022-08-31 09:22 | General Metals | 22.92 | % | 2 | Final | Fe/C-Stahl_ : *1.93 | No Match : *3.18 |  | 418244 | POS.05 BOGEN | DN50 |  |  |  | < LOD: 0.017 |  | < LOD: 0.027 |  | < LOD: 0.016 |  | < LOD: 0.014 |  | < LOD: 0.023 |  | < LOD: 0.004 |  | 0.022 | 0.003 | < LOD: 0.003 |  | < LOD: 0.003 |  | < LOD: 0.009 |  | < LOD: 0.019 |  | < LOD: 0.006 |  | < LOD: 0.002 |  | < LOD: 0.054 |  | < LOD: 0.028 |  | 0.243 | 0.032 | 0.129 | 0.042 | < LOD: 0.226 |  | 98338 | 0.464 | 0.568 | 0.044 | 0.111 | 0.004 | < LOD: 0.006 |  | 0.007 | 0.003 | < LOD: 0.884 |  | < LOD: 0.033 |  | < LOD: 0.052 |  | 0.199 | 0.082 | < LOD: 0.002
33 | 33 | 2022-08-31 09:24 | General Metals | 2022-01-18 | % | 2 | Final | Fe/C-Stahl_ : *2.08 | No Match : *3.77 |  | 418244 | POS.05 SW | DN50 |  |  |  | < LOD: 0.018 |  | < LOD: 0.017 |  | < LOD: 0.014 |  | < LOD: 0.014 |  | < LOD: 0.024 |  | < LOD: 0.005 |  | 0.004 | 0.002 | < LOD: 0.003 |  | < LOD: 0.005 |  | < LOD: 0.014 |  | < LOD: 0.030 |  | < LOD: 0.006 |  | < LOD: 0.002 |  | < LOD: 0.061 |  | 0.081 | 0.018 | 0.070 | 0.023 | < LOD: 0.073 |  | < LOD: 0.246 |  | 96383 | 1217 | 1379 | 0.066 | 0.062 | 0.004 | 0.010 | 0.004 | 0.253 | 0.008 | < LOD: 2.318 |  | < LOD: 0.195 |  | < LOD: 0.168 |  | 1605 | 0.433 | < LOD: 0.002
34 | 34 | 2022-08-31 09:25 | General Metals | 2022-08-21 | % | 2 | Final | Fe/C-Stahl_ : *3.12 | No Match : *4.64 |  | 418244 | POS.05 SW | DN50 |  |  |  | < LOD: 0.018 |  | < LOD: 0.021 |  | < LOD: 0.014 |  | < LOD: 0.014 |  | < LOD: 0.024 |  | < LOD: 0.004 |  | 0.007 | 0.002 | < LOD: 0.002 |  | < LOD: 0.002 |  | < LOD: 0.009 |  | < LOD: 0.024 |  | < LOD: 0.006 |  | < LOD: 0.002 |  | < LOD: 0.055 |  | 0.028 | 0.013 | 0.058 | 0.021 | < LOD: 0.073 |  | < LOD: 0.244 |  | 96922 | 1019 | 1540 | 0.068 | 0.046 | 0.004 | 0.014 | 0.004 | 0.169 | 0.007 | < LOD: 2.044 |  | < LOD: 0.038 |  | < LOD: 0.044 |  | 1070 | 0.156 | < LOD: 0.002
35 | 35 | 2022-08-31 09:26 | General Metals | 21.72 | % | 2 | Final | Fe/C-Stahl_ : 0.23 | No Match : *3.18 |  | 418244 | POS.05 SW | DN50 |  |  |  | < LOD: 0.022 |  | < LOD: 0.023 |  | < LOD: 0.022 |  | < LOD: 0.019 |  | < LOD: 0.024 |  | < LOD: 0.005 |  | 0.007 | 0.002 | < LOD: 0.003 |  | < LOD: 0.003 |  | < LOD: 0.010 |  | < LOD: 0.033 |  | < LOD: 0.006 |  | < LOD: 0.002 |  | < LOD: 0.077 |  | < LOD: 0.024 |  | 0.082 | 0.023 | - |  | < LOD: 0.233 |  | 98453 | 0.813 | 0.955 | 0.054 | 0.084 | 0.004 | < LOD: 0.006 |  | 0.046 | 0.005 | < LOD: 1.608 |  | < LOD: 0.034 |  | < LOD: 0.046 |  | 0.368 | 0.105 | < LOD: 0.002
36 | 36 | 2022-08-31 09:28 | General Metals | 23.97 | % | 2 | Final | No Match : *4.06 | No Match : *4.30 |  | 418244 | POS.06 ROHR | DN50 |  |  |  | < LOD: 0.019 |  | < LOD: 0.027 |  | < LOD: 0.015 |  | < LOD: 0.015 |  | < LOD: 0.025 |  | < LOD: 0.005 |  | 0.024 | 0.003 | < LOD: 0.003 |  | < LOD: 0.003 |  | < LOD: 0.013 |  | < LOD: 0.020 |  | < LOD: 0.006 |  | < LOD: 0.002 |  | < LOD: 0.094 |  | 0.629 | 0.045 | 0.169 | 0.031 | 0.102 | 0.043 | < LOD: 0.241 |  | 97437 | 0.456 | 1058 | 0.058 | 0.173 | 0.005 | < LOD: 0.006 |  | 0.011 | 0.004 | < LOD: 0.862 |  | < LOD: 0.035 |  | < LOD: 0.064 |  | 0.396 | 0.091 | < LOD: 0.002
37 | 37 | 2022-08-31 09:30 | General Metals | 21.80 | % | 2 | Final | Fe/C-Stahl_ : 0.26 | No Match : *3.18 |  | 418244 | POS.06 SW | DN50 |  |  |  | < LOD: 0.017 |  | < LOD: 0.027 |  | < LOD: 0.014 |  | < LOD: 0.018 |  | < LOD: 0.024 |  | < LOD: 0.004 |  | 0.008 | 0.002 | < LOD: 0.002 |  | < LOD: 0.003 |  | < LOD: 0.009 |  | < LOD: 0.023 |  | < LOD: 0.006 |  | < LOD: 0.002 |  | < LOD: 0.067 |  | 0.193 | 0.025 | 0.092 | 0.024 | < LOD: 0.108 |  | < LOD: 0.257 |  | 98262 | 0.438 | 0.906 | 0.052 | 0.096 | 0.004 | < LOD: 0.007 |  | 0.100 | 0.005 | < LOD: 0.812 |  | < LOD: 0.058 |  | < LOD: 0.036 |  | 0.340 | 0.087 | < LOD: 0.002
38 | 38 | 2022-08-31 09:35 | General Metals | 24.32 | % | 2 | Final | Fe/C-Stahl_ : 0.04 | No Match : *3.18 |  | 418244 | POS.06 SW | DN50 |  |  |  | < LOD: 0.026 |  | < LOD: 0.020 |  | < LOD: 0.026 |  | < LOD: 0.026 |  | < LOD: 0.033 |  | < LOD: 0.008 |  | 0.007 | 0.002 | < LOD: 0.004 |  | < LOD: 0.003 |  | < LOD: 0.009 |  | < LOD: 0.032 |  | < LOD: 0.006 |  | < LOD: 0.002 |  | < LOD: 0.081 |  | 0.302 | 0.034 | 0.133 | 0.030 | - |  | < LOD: 0.297 |  | 98110 | 0.485 | 0.926 | 0.059 | 0.096 | 0.005 | < LOD: 0.008 |  | 0.079 | 0.006 | < LOD: 0.907 |  | < LOD: 0.030 |  | < LOD: 0.029 |  | 0.300 | 0.071 | < LOD: 0.002
39 | 39 | 2022-08-31 09:36 | General Metals | 2022-01-25 | % | 2 | Final | Fe/C-Stahl_ : 0.00 | No Match : *3.18 |  | 418244 | POS.07 BOGEN | DN50 |  |  |  | < LOD: 0.020 |  | < LOD: 0.017 |  | < LOD: 0.016 |  | < LOD: 0.013 |  | < LOD: 0.023 |  | < LOD: 0.004 |  | 0.022 | 0.003 | < LOD: 0.003 |  | < LOD: 0.002 |  | < LOD: 0.014 |  | < LOD: 0.026 |  | < LOD: 0.006 |  | < LOD: 0.002 |  | < LOD: 0.051 |  | < LOD: 0.031 |  | 0.227 | 0.031 | 0.154 | 0.042 | < LOD: 0.223 |  | 98698 | 0.355 | 0.585 | 0.044 | 0.076 | 0.004 | < LOD: 0.006 |  | < LOD: 0.006 |  | < LOD: 0.650 |  | < LOD: 0.027 |  | < LOD: 0.046 |  | 0.217 | 0.069 | < LOD: 0.002
40 | 40 | 2022-08-31 09:39 | General Metals | 22.13 | % | 2 | Final | Fe/C-Stahl_ : 0.08 | No Match : *3.18 |  | 418244 | POS.07 SW | DN50 |  |  |  | < LOD: 0.024 |  | < LOD: 0.019 |  | < LOD: 0.020 |  | < LOD: 0.015 |  | < LOD: 0.034 |  | < LOD: 0.004 |  | 0.005 | 0.002 | < LOD: 0.003 |  | < LOD: 0.003 |  | < LOD: 0.008 |  | < LOD: 0.024 |  | < LOD: 0.006 |  | < LOD: 0.002 |  | < LOD: 0.058 |  | 0.139 | 0.021 | 0.080 | 0.022 | - |  | < LOD: 0.248 |  | 98282 | 0.846 | 0.921 | 0.052 | 0.068 | 0.004 | < LOD: 0.007 |  | 0.119 | 0.006 | < LOD: 1.678 |  | 0.067 | 0.028 | < LOD: 0.049 |  | 0.318 | 0.107 | < LOD: 0.002
41 | 41 | 2022-08-31 09:40 | General Metals | 21.77 | % | 2 | Final | No Match : *5.32 | No Match : *5.33 |  | 418244 | POS.07 ROHR | DN50 |  |  |  | < LOD: 0.030 |  | < LOD: 0.026 |  | < LOD: 0.021 |  | < LOD: 0.022 |  | < LOD: 0.025 |  | < LOD: 0.008 |  | 0.023 | 0.003 | < LOD: 0.004 |  | < LOD: 0.003 |  | < LOD: 0.007 |  | < LOD: 0.019 |  | < LOD: 0.007 |  | < LOD: 0.002 |  | < LOD: 0.110 |  | 1263 | 0.065 | 0.169 | 0.030 | < LOD: 0.081 |  | < LOD: 0.237 |  | 96657 | 1012 | 1015 | 0.057 | 0.158 | 0.006 | < LOD: 0.006 |  | 0.017 | 0.004 | < LOD: 2.069 |  | < LOD: 0.051 |  | < LOD: 0.065 |  | 0.658 | 0.141 | < LOD: 0.002
42 | 42 | 2022-08-31 09:41 | General Metals | 21.22 | % | 2 | Final | No Match : *5.30 | No Match : *5.36 |  | 418244 | POS.07 ROHR | DN50 |  |  |  | < LOD: 0.019 |  | < LOD: 0.030 |  | < LOD: 0.017 |  | < LOD: 0.016 |  | < LOD: 0.025 |  | < LOD: 0.008 |  | 0.023 | 0.003 | < LOD: 0.005 |  | < LOD: 0.005 |  | < LOD: 0.010 |  | < LOD: 0.019 |  | < LOD: 0.007 |  | < LOD: 0.002 |  | < LOD: 0.115 |  | 1217 | 0.066 | 0.202 | 0.033 | < LOD: 0.082 |  | < LOD: 0.243 |  | 96479 | 1047 | 1010 | 0.058 | 0.152 | 0.006 | < LOD: 0.006 |  | 0.019 | 0.004 | < LOD: 2.138 |  | < LOD: 0.054 |  | < LOD: 0.061 |  | 0.807 | 0.159 | < LOD: 0.002
43 | 43 | 2022-08-31 09:42 | General Metals | 22.19 | % | 2 | Final | Fe/C-Stahl_ : *2.59 | No Match : *3.18 |  | 418244 | POS.07 ROHR | DN50 |  |  |  | < LOD: 0.024 |  | < LOD: 0.026 |  | < LOD: 0.016 |  | < LOD: 0.017 |  | < LOD: 0.025 |  | < LOD: 0.005 |  | 0.026 | 0.003 | < LOD: 0.003 |  | < LOD: 0.002 |  | < LOD: 0.017 |  | < LOD: 0.022 |  | < LOD: 0.006 |  | < LOD: 0.002 |  | < LOD: 0.058 |  | 0.106 | 0.020 | 0.187 | 0.031 | 0.092 | 0.041 | < LOD: 0.235 |  | 98030 | 0.562 | 1054 | 0.056 | 0.132 | 0.005 | < LOD: 0.006 |  | 0.012 | 0.004 | < LOD: 1.088 |  | < LOD: 0.035 |  | < LOD: 0.041 |  | 0.359 | 0.100 | < LOD: 0.002
Schaltfläche 1

## Spalten
C-Stahl | AK | ausblenden
| O-AC | ausblenden
| AE-AW | ausblenden
| AY-BC | ausblenden
| BE | ausblenden
| BG-BQ | ausblenden
| BS-BV | ausblenden
| Mo | AD | einblenden
| Mn | BD | einblenden
| Cr | BF | einblenden
| Si | BR | einblenden
| L= | Ltg.Nr. | umbennen
| M= | Pos. | umbennen
| N= | Ø | umbennen
1. Datei abspeichern nach Ltg.Nr. in seperaten Dateien
2. Zellen umbenennen; L,M,N
3. Formatieren, 1.Zeile Fett- alleZellen mittig,, Spalte M Rechstbündig
4. nach 30 Zeilen 1 Zeile nocheinmal reinkopieren
5. Werte Prüfen und markieren
6. Gitternetz ausblenden
7. Datei Speichern und als png abspeichern